## Sheet1
内圧円筒胴にある穴の補強 追加補強－無
圧力容器構造規格 第33条1項（ア） ＪＩＳＢ8265 附属書F.6-a),F.7,F.8
名称
図面番号
部品番号
P | 最高使用圧力(MPaG)
T | 使用温度(℃)
材質 | 円筒胴の材質
σa | 使用温度における材料の許容引張応力(N/mm2) | 0 | 0 | 0 | 0
η1 | 溶接継ぎ手効率
Di | 円筒胴の内径（腐れ代除く）(mm)
α | 腐れ代(mm)
tｒ | 継目のない円筒胴として求めた最小厚さ(mm)
t | 円筒胴の厚さ(mm)
d | 腐れ代を除いた穴の内径(mm)
F | 穴の修正係数 (基本的に1.0必要であれば表から)
tn | 腐れ代を除いたノズルネックの厚さ(mm)
σv | 使用温度における材料の許容引張応力(N/mm2) | 0 | 0 | 0 | 0
材質2 | ノズルの材質
σn | 使用温度における材料の許容引張応力(N/mm2) | 0 | 0 | 0 | 0
η2 | ノズルの溶接継ぎ手効率
trn | 腐れ代を除いたノズルの最小厚さ(mm)
fr1 | 材料の低減係数(σn/σv) 1以下とする事。
A | 強め材の最小断面積(mm2)
L1 | 有効断面積算出用1(mm) | 0 | 0 | 0 | 0
L2 | 有効断面積算出用2(mm) | 0 | 0 | 0 | 0
h | 有効断面積算出用3 (mm) | 0 | 0 | 0 | 0
A1 | 有効断面積A1(mm2)
A2 | 有効断面積A2(mm2)
A3 | 有効断面積A3(mm2)
A4' | 溶接部の脚長(mm)
A4 | A4'×A4'×fr
Ae | 補強に有効な断面積(A1+A2+A3+A4)(mm)
Ae>Aの判定 |  | 不十分 | 不十分 | 不十分 | 不十分
ｔｒ=𝑃𝐷𝑖/(2𝜎𝑎𝜂1−1.2𝑃)
ｔｒ𝑛=𝑃𝑑/(2𝜎𝑛𝜂2−1.2𝑃)
𝐴=𝑑𝑡𝑟𝐹+2𝑡𝑛𝑡𝑟𝐹(1−𝑓𝑟)
𝐴1=(𝐿1−𝑑/2)(𝜂1𝑡−𝐹𝑡𝑟)−𝑡𝑛(𝜂1ｔ−Ftr)(1−fr)
𝐴3=(𝐿2−𝑑/2)(𝜂1𝑡−𝐹𝑡𝑟)−𝑡𝑛(𝜂1ｔ−Ftr)(1−fr)
𝐴2=2ℎ(𝑡𝑛−𝑡𝑟𝑛)(𝑓𝑟1)

## 計算用データ (hidden)
各温度（℃）における許容引張応力 (N/mm2)
記号 | 規定最小引張強さ N/mm2 | 母材の区分 | グループ番号 | 外圧チャート番号 | -268 | -196 | -100 | -80 | -60 | -45 | -30 | -10 | 0 | 40 | 75 | 100 | 125 | 150 | 175 | 200 | 225 | 250 | 275 | 300 | 325 | 350 | 375 | 400 | 425 | 450 | 475 | 500 | 525 | 550 | 575 | 600 | 625 | 650 | 675 | 700 | 725 | 750 | 775 | 800
SS400 | 400 | 1 | 1 | 2 | - | - | - | - | - | - | - | - | 100 | 100 | 100 | 100 | 100 | 100 | 100 | 100 | 100 | 100 | 100 | 100 | 100 | 100 | - | - | - | - | - | - | - | - | - | - | - | - | - | - | - | - | - | -
SB410 | 410 | 1 | 1 | 2 | - | - | - | - | - | - | - | - | 103 | 103 | 103 | 103 | 103 | 103 | 103 | 103 | 103 | 103 | 103 | 103 | 103 | 102 | 98 | 89 | 75 | 62 | 46 | 32 | 22 | 17 | - | - | - | - | - | - | - | - | - | -
SB450 | 450 | 1 | 1 | 2 | - | - | - | - | - | - | - | - | 112 | 112 | 112 | 112 | 112 | 112 | 112 | 112 | 112 | 112 | 112 | 112 | 112 | 111 | 105 | 95 | 80 | 63 | 46 | 32 | 22 | 17 | - | - | - | - | - | - | - | - | - | -
SB480 | 480 | 1 | 2 | 3 | - | - | - | - | - | - | - | - | 121 | 121 | 121 | 121 | 121 | 121 | 121 | 121 | 121 | 121 | 121 | 121 | 121 | 119 | 113 | 101 | 84 | 67 | 51 | 34 | 22 | 17 | - | - | - | - | - | - | - | - | - | -
SB450M | 450 | 3 | 1 | 2 | - | - | - | - | - | - | - | - | 112 | 112 | 112 | 112 | 112 | 112 | 112 | 112 | 112 | 112 | 112 | 112 | 112 | 112 | 112 | 112 | 109 | 106 | 97 | 70 | 44 | 33 | - | - | - | - | - | - | - | - | - | -
SB480M | 480 | 3 | 2 | 3 | - | - | - | - | - | - | - | - | 121 | 121 | 121 | 121 | 121 | 121 | 121 | 121 | 121 | 121 | 121 | 121 | 121 | 121 | 121 | 121 | 120 | 118 | 101 | 70 | 44 | 33 | - | - | - | - | - | - | - | - | - | -
SM400A | 400 | 1 | 1 | 1、2 | - | - | - | - | - | - | - | - | 100 | 100 | 100 | 100 | 100 | 100 | 100 | 100 | 100 | 100 | 100 | 100 | 100 | 100 | - | - | - | - | - | - | - | - | - | - | - | - | - | - | - | - | - | -
SM400B | 400 | 1 | 1 | 1、2 | - | - | - | - | - | - | - | - | 100 | 100 | 100 | 100 | 100 | 100 | 100 | 100 | 100 | 100 | 100 | 100 | 100 | 100 | - | - | - | - | - | - | - | - | - | - | - | - | - | - | - | - | - | -
SM400C | 400 | 1 | 1 | 2 | - | - | - | - | - | - | - | 100 | 100 | 100 | 100 | 100 | 100 | 100 | 100 | 100 | 100 | 100 | 100 | 100 | 100 | 100 | - | - | - | - | - | - | - | - | - | - | - | - | - | - | - | - | - | -
SM490A | 490 | 1 | 2 | 3 | - | - | - | - | - | - | - | - | 122 | 122 | 122 | 122 | 122 | 122 | 122 | 122 | 122 | 122 | 122 | 122 | 122 | 122 | - | - | - | - | - | - | - | - | - | - | - | - | - | - | - | - | - | -
SM490B | 490 | 1 | 2 | 3 | - | - | - | - | - | - | - | - | 122 | 122 | 122 | 122 | 122 | 122 | 122 | 122 | 122 | 122 | 122 | 122 | 122 | 122 | - | - | - | - | - | - | - | - | - | - | - | - | - | - | - | - | - | -
SM490C | 490 | 1 | 2 | 3 | - | - | - | - | - | - | - | 122 | 122 | 122 | 122 | 122 | 122 | 122 | 122 | 122 | 122 | 122 | 122 | 122 | 122 | 122 | - | - | - | - | - | - | - | - | - | - | - | - | - | - | - | - | - | -
SM490YA | 490 | 1 | 2 | 3 | - | - | - | - | - | - | - | - | 122 | 122 | 122 | 122 | 122 | 122 | 122 | 122 | 122 | 122 | 122 | 122 | 122 | 122 | - | - | - | - | - | - | - | - | - | - | - | - | - | - | - | - | - | -
SM490YB | 490 | 1 | 2 | 3 | - | - | - | - | - | - | - | - | 122 | 122 | 122 | 122 | 122 | 122 | 122 | 122 | 122 | 122 | 122 | 122 | 122 | 122 | - | - | - | - | - | - | - | - | - | - | - | - | - | - | - | - | - | -
SUSF304（130mm未満) | 520 | 8A | - | 6 | - | 129 | 129 | 129 | 129 | 129 | 129 | 129 | 129 | 129 | 120 | 114 | 108 | 103 | 100 | 95 | 93 | 90 | 87 | 85 | 83 | 82 | 81 | 79 | 77 | 76 | 75 | 74 | 72 | 71 | 69 | 64 | 52 | 42 | 33 | 27 | 21 | 17 | 14 | 11
SUSF304（130mm以上) | 480 |  | - | 6 | - | 120 | 120 | 120 | 120 | 120 | 120 | 120 | 120 | 120 | 117 | 113 | 108 | 103 | 100 | 96 | 93 | 90 | 87 | 85 | 83 | 82 | 81 | 79 | 77 | 76 | 75 | 74 | 72 | 71 | 69 | 64 | 52 | 42 | 33 | 27 | 21 | 17 | 14 | 11
SUSF304L（130mm未満) | 480 | 8A | - | 8 | 114 | 114 | 114 | 114 | 114 | 114 | 114 | 114 | 114 | 114 | 104 | 97 | 93 | 88 | 85 | 81 | 79 | 76 | 74 | 72 | 71 | 69 | 69 | 68 | 67 | - | - | - | - | - | - | - | - | - | - | - | - | - | - | -
SUSF304L（130mm以上) | 450 | 8A | - | 8 | 112 | 112 | 112 | 112 | 112 | 112 | 112 | 112 | 112 | 112 | 103 | 97 | 93 | 88 | 85 | 81 | 79 | 76 | 74 | 72 | 71 | 69 | 69 | 68 | 67 | - | - | - | - | - | - | - | - | - | - | - | - | - | - | -
SUSF316（130mm未満) | 520 | 8A | - | 7 | - | 129 | 129 | 129 | 129 | 129 | 129 | 129 | 129 | 129 | 125 | 120 | 114 | 107 | 103 | 99 | 96 | 93 | 90 | 88 | 86 | 84 | 83 | 82 | 81 | 80 | 79 | 79 | 78 | 78 | 77 | 74 | 65 | 50 | 39 | 30 | 23 | 18 | 14 | 11
SUSF316（130mm以上) | 480 | 8A | - | 7 | - | 121 | 121 | 121 | 121 | 121 | 121 | 121 | 121 | 121 | 121 | 119 | 113 | 107 | 103 | 99 | 96 | 93 | 90 | 88 | 86 | 84 | 83 | 82 | 81 | 80 | 79 | 79 | 78 | 78 | 77 | 74 | 65 | 50 | 39 | 30 | 23 | 18 | 14 | 11
SUSF316L（130mm未満) | 480 | 8A | - | 9 | 114 | 114 | 114 | 114 | 114 | 114 | 114 | 114 | 114 | 114 | 103 | 96 | 92 | 87 | 84 | 81 | 79 | 76 | 74 | 73 | 71 | 70 | 69 | 68 | 66 | 65 | - | - | - | - | - | - | - | - | - | - | - | - | - | -
SUSF316L（130mm以上) | 450 | 8A | - | 9 | 112 | 112 | 112 | 112 | 112 | 112 | 112 | 112 | 112 | 112 | 102 | 96 | 92 | 87 | 84 | 81 | 79 | 76 | 74 | 73 | 71 | 70 | 69 | 68 | 66 | 65 | - | - | - | - | - | - | - | - | - | - | - | - | - | -
SUS304 | 520 | 8A | - | 6 | - | 129 | 129 | 129 | 129 | 129 | 129 | 129 | 129 | 129 | 120 | 114 | 108 | 103 | 100 | 96 | 93 | 90 | 87 | 85 | 83 | 82 | 81 | 79 | 77 | 76 | 75 | 74 | 72 | 71 | 69 | 64 | 52 | 42 | 33 | 27 | 21 | 17 | 14 | 11
SUS304L | 480 | 8A | - | 8 | 114 | 114 | 114 | 114 | 114 | 114 | 114 | 114 | 114 | 114 | 104 | 97 | 93 | 88 | 85 | 81 | 79 | 76 | 74 | 72 | 71 | 69 | 69 | 68 | - | - | - | - | - | - | - | - | - | - | - | - | - | - | - | -
SUS316 | 520 | 8A | - | 7 | - | 129 | 129 | 129 | 129 | 129 | 129 | 129 | 129 | 129 | 125 | 120 | 114 | 107 | 103 | 99 | 96 | 93 | 90 | 88 | 86 | 84 | 83 | 82 | 81 | 80 | 79 | 79 | 78 | 78 | 77 | 74 | 65 | 50 | 39 | 30 | 23 | 18 | 14 | 11
SUS316L | 480 | 8A | - | 9 | 114 | 114 | 114 | 114 | 114 | 114 | 114 | 114 | 114 | 114 | 103 | 96 | 92 | 87 | 84 | 81 | 79 | 76 | 74 | 73 | 71 | 70 | 69 | 68 | 66 | 65 | - | - | - | - | - | - | - | - | - | - | - | - | - | -
流体
水
気体
溶接効率 | 継ぎ目 | 放射線透過試験 | 鏡板の形状
0.45 | 有り | 100% | 10%皿型
0.55 | 無 | 20% | 半楕円型
0.6 |  | 行わない
0.7
0.95
1