## Sheet1
材質
荷重(P) |  | N
溶接厚さ(h) |  | mm
溶接長さ(l) |  | mm
溶接部にかかる応力(σ) |  | N/mm2
溶接部の許容応力 |  | N/mm2
判定 | ×
材質
荷重(P) |  | N
溶接厚さ(h1) |  | mm
溶接厚さ(h2) |  | mm
溶接長さ(l) |  | mm
溶接部にかかる応力(σ) |  | N/mm2
溶接部の許容応力 |  | N/mm2
判定 | ×
材質
荷重(P) |  | N
溶接厚さ(h) |  | mm
溶接長さ(l) |  | mm
溶接部にかかる応力(σ) |  | N/mm2
溶接部の許容応力 |  | N/mm2
判定 | ×
材質
曲げモーメント(Mb) |  | Nm
溶接厚さ(h) |  | mm
溶接長さ(l) |  | mm
溶接部にかかる曲応力(σb) |  | N/mm2
溶接部の許容応力 |  | N/mm2
判定 | ×
材質
荷重(P) |  | N
溶接厚さ(h) |  | mm
溶接長さ(l) |  | mm
荷重までの距離(L) |  | mm
溶接部にかかる曲応力(σb) |  | N/mm2
溶接部の許容応力 |  | N/mm2
判定 | ×
溶接部にかかるせん断応力(τ) |  | N/mm2
溶接部の許容応力 |  | N/mm2
判定 | ×
材質
曲げモーメント(Mb) |  | Nm
溶接厚さ(h) |  | mm
溶接長さ(l) |  | mm
溶接部にかかる曲応力(σb) |  | N/mm2
溶接部の許容応力 |  | N/mm2
判定 | ×
材質
曲げモーメント(Mb) |  | Nm
溶接厚さ(h) |  | mm
板厚さ(T) |  | mm
溶接長さ(l) |  | mm
溶接部にかかる曲応力(σb) |  | N/mm2
溶接部の許容応力 |  | N/mm2
判定 | ×
材質
荷重(P) |  | N
溶接厚さ(h1) |  | mm
溶接厚さ(h2) |  | mm
溶接長さ(l) |  | mm
溶接部にかかる応力(σ) |  | N/mm2
溶接部の許容応力 |  | N/mm2
判定 | ×
材質
曲げモーメント(Mb) |  | Nm
溶接厚さ(h) |  | mm
板厚さ(T) |  | mm
溶接長さ(l) |  | mm
溶接部にかかる曲応力(σb) |  | N/mm2
溶接部の許容応力 |  | N/mm2
判定 | ×
材質
荷重(P) |  | N
溶接厚さ(h) |  | mm
板厚さ(T) |  | mm
溶接長さ(l) |  | mm
荷重までの距離(L) |  | mm
溶接部にかかる曲応力(σb) |  | N/mm2
溶接部の許容応力 |  | N/mm2
判定 | ×
溶接部にかかるせん断応力(τ) |  | N/mm2
溶接部の許容応力 |  | N/mm2
判定 | ×
材質
荷重(P) |  | N
溶接脚長(h) |  | mm
溶接長さ(l) |  | mm
溶接部にかかる応力(σ) |  | N/mm2
溶接部の許容応力 |  | N/mm2
判定 | ×
材質
荷重(P) |  | N
溶接脚長(h1) |  | mm
溶接脚長(h2) |  | mm
溶接長さ(l) |  | mm
溶接部にかかる応力(σ) |  | N/mm2
溶接部の許容応力 |  | N/mm2
判定 | ×
材質 | STKR400
荷重(P) | 100000 | N
溶接脚長(h) | 5 | mm
溶接長さ(l) | 100 | mm
溶接部にかかる応力(σ) | 142 | N/mm2
溶接部の許容応力 | 84 | N/mm2
判定 | ×
材質
荷重(P) |  | N
溶接脚長(h) |  | mm
溶接長さ(l) |  | mm
溶接部にかかる応力(σ) |  | N/mm2
溶接部の許容応力 |  | N/mm2
判定 | ×
材質
荷重(P) |  | N
溶接脚長(h1) |  | mm
溶接脚長(h2) |  | mm
溶接脚長(h3) |  | mm
溶接長さ(l) |  | mm
溶接部にかかる応力(σ)A |  | N/mm2
溶接部の許容応力 |  | N/mm2
判定 | ×
溶接部にかかる応力(σ)B |  | N/mm2
判定 | ×
材質
荷重(P) |  | N
溶接脚長(h) |  | mm
溶接長さ(l) |  | mm
溶接部にかかる応力(σ) |  | N/mm2
溶接部の許容応力 |  | N/mm2
判定 | ×
材質
荷重(P) |  | N
溶接脚長(h) |  | mm
溶接長さ(l1) |  | mm
溶接長さ(l2) |  | mm
溶接部にかかる応力(σ) |  | N/mm2
溶接部の許容応力 |  | N/mm2
判定 | ×
材質
ねじりモーメント(Mt) |  | Nm
脚長(h) |  | mm
直径(D) |  | mm
溶接部にかかるせん断応力(τ) |  | N/mm2
溶接部の許容応力 |  | N/mm2
判定 | ×
材質
曲げモーメント(Mb) |  | Nm
脚長(h) |  | mm
直径(D) |  | mm
溶接部にかかるせん断応力(τ) |  | N/mm2
溶接部の許容応力 |  | N/mm2
判定 | ×
材質
曲げモーメント(Mb) |  | Nm
脚長(h) |  | mm
縦の長さ(b) |  | mm
横の長さ(l) |  | mm
溶接部にかかる曲応力(σb) |  | N/mm2
溶接部の許容応力 |  | N/mm2
判定 | ×
材質
荷重(P) |  | N
溶接脚長(h) |  | mm
溶接長さ(l) |  | mm
溶接部にかかる応力(σ) |  | N/mm2
溶接部の許容応力 |  | N/mm2
判定 | ×
材質
曲げモーメント(Mb) |  | Nm
脚長(h) |  | mm
縦の長さ(b) |  | mm
横の長さ(l) |  | mm
溶接部にかかる曲応力(σb) |  | N/mm2
溶接部の許容応力 |  | N/mm2
判定 | ×
材質
曲げモーメント(Mb) |  | Nm
脚長(h) |  | mm
溶接部長さ(l) |  | mm
溶接部にかかる曲応力(σb) |  | N/mm2
溶接部の許容応力 |  | N/mm2
判定 | ×
材質
荷重(P) |  | N
荷重までの距離(L) |  | mm
脚長(h) |  | mm
溶接部長さ(l) |  | mm
溶接部にかかる最大応力(σmax) |  | N/mm2
溶接部の許容応力 |  | N/mm2
判定 | ×
溶接部にかかる平均せん断応力(τav) |  | N/mm2
溶接部の許容応力 |  | N/mm2
判定 | ×
材質
曲げモーメント(Mb) |  | Nm
板厚(h) |  | mm
溶接部長さ(l) |  | mm
溶接部にかかる曲応力(σb) |  | N/mm2
溶接部の許容応力 |  | N/mm2
判定 | ×
材質
荷重(P) |  | N
荷重までの距離(L) |  | mm
横の長さ(h) |  | mm
縦の長さ(l) |  | mm
溶接部にかかるまげ応力(σb) |  | N/mm2
溶接部の許容応力 |  | N/mm2
判定 | ×
溶接部にかかるせん断応力(τ) |  | N/mm2
溶接部の許容応力 |  | N/mm2
判定 | ×
材質
ねじりモーメント(Mt) |  | Nm
横の長さ(h) |  | mm
縦の長さ(l) |  | mm
溶接部にかかるせん断応力(τ) |  | N/mm2
溶接部の許容応力 |  | N/mm2
判定 | ×
材質
曲げモーメント(Mb) |  | Nm
溶接脚長(h) |  | mm
溶接部長さ(l) |  | mm
溶接部にかかる曲応力(σb) |  | N/mm2
溶接部の許容応力 |  | N/mm2
判定 | ×
材質
荷重(P) |  | N
荷重までの距離(L) |  | mm
溶接脚長(h) |  | mm
溶接部の長さ(l) |  | mm
溶接部にかかるまげ応力(σb) |  | N/mm2
溶接部の許容応力 |  | N/mm2
判定 | ×
溶接部にかかるせん断応力(τ) |  | N/mm2
溶接部の許容応力 |  | N/mm2
判定 | ×
材質
ねじりモーメント(Mt) |  | Nm
溶接脚長(h) |  | mm
板厚(l) |  | mm
溶接部の長さ(T) |  | mm
溶接部にかかるせん断応力(τ) |  | N/mm2
溶接部の許容応力 |  | N/mm2
判定 | ×
材質
荷重(P) |  | N
溶接脚長(h) |  | mm
溶接脚長(h1) |  | mm
溶接長さ(l) |  | mm
溶接長さ(l1) |  | mm
溶接部にかかる応力(σ) ※突き合わせの場合 |  | N/mm2
溶接部の許容応力 |  | N/mm2
判定 | ×
溶接部にかかる応力(σ) ※隅肉の場合 |  | N/mm2
溶接部の許容応力 |  | N/mm2
判定 | ×

## 鋼材の基準強度
材料 |  | F値 (N/mm2) | 鋼材の許容応力度（N/mm2） ※板厚は40mm以下のみ |  |  |  | 溶接部の許容応力度（N/mm2）
[7 empty] | 長期 |  |  |  | 短期
|  |  | 長期 |  | 短期 (長期の1.5倍) |  | 突き合わせ (90%) |  | すみ肉 (60%) |  | 突き合わせ (90%) |  | すみ肉 (60%)
|  |  | 引っ張り・圧縮・曲げ （F/1.5） | せん断 （F/1.5√3) | 引っ張り・圧縮・曲げ | せん断 | 引っ張り・圧縮・曲げ | せん断 | 引っ張り・圧縮・曲げ | せん断 | 引っ張り・圧縮・曲げ | せん断 | 引っ張り・圧縮・曲げ | せん断
建築構造用 | SN400 | 235 | 156 | 90 | 234 | 135 | 140 | 81 | 84 | 48 | 210 | 121 | 126 | 72
| SNR400 | 235 | 156 | 90 | 234 | 135 | 140 | 81 | 84 | 48 | 210 | 121 | 126 | 72
| STKN400 | 235 | 156 | 90 | 234 | 135 | 140 | 81 | 84 | 48 | 210 | 121 | 126 | 72
| SN490 | 325 | 216 | 125 | 324 | 187.5 | 194 | 112 | 116 | 67 | 291 | 168 | 174 | 100
| SNR490 | 325 | 216 | 125 | 324 | 187.5 | 194 | 112 | 116 | 67 | 291 | 168 | 174 | 100
| STKN490 | 325 | 216 | 125 | 324 | 187.5 | 194 | 112 | 116 | 67 | 291 | 168 | 174 | 100
一般構造用 | SS400 | 235 | 156 | 90 | 234 | 135 | 140 | 81 | 84 | 48 | 210 | 121 | 126 | 72
| STK400 | 235 | 156 | 90 | 234 | 135 | 140 | 81 | 84 | 48 | 210 | 121 | 126 | 72
| STKR400 | 235 | 156 | 90 | 234 | 135 | 140 | 81 | 84 | 48 | 210 | 121 | 126 | 72
| SSC400 | 235 | 156 | 90 | 234 | 135 | 140 | 81 | 84 | 48 | 210 | 121 | 126 | 72
| SWH400 | 235 | 156 | 90 | 234 | 135 | 140 | 81 | 84 | 48 | 210 | 121 | 126 | 72
| SS490 | 275 | 183 | 105 | 274.5 | 157.5 | 164 | 94 | 98 | 56 | 247 | 141 | 148 | 84
| SS540 | 375 | 250 | 144 | 375 | 216 | 225 | 129 | 135 | 77 | 337 | 194 | 202 | 116
溶接構造用 | SM400 | 235 | 156 | 90 | 234 | 135 | 140 | 81 | 84 | 48 | 210 | 121 | 126 | 72
| SMA400 | 235 | 156 | 90 | 234 | 135 | 140 | 81 | 84 | 48 | 210 | 121 | 126 | 72
| SM490 | 325 | 216 | 125 | 324 | 187.5 | 194 | 112 | 116 | 67 | 291 | 168 | 174 | 100
| SM490Y | 325 | 216 | 125 | 324 | 187.5 | 194 | 112 | 116 | 67 | 291 | 168 | 174 | 100
| SMA490 | 325 | 216 | 125 | 324 | 187.5 | 194 | 112 | 116 | 67 | 291 | 168 | 174 | 100
| STKR490 | 325 | 216 | 125 | 324 | 187.5 | 194 | 112 | 116 | 67 | 291 | 168 | 174 | 100
| STK490 | 325 | 216 | 125 | 324 | 187.5 | 194 | 112 | 116 | 67 | 291 | 168 | 174 | 100
| SM520 | 355 | 236 | 136 | 354 | 204 | 212 | 122 | 127 | 73 | 318 | 183 | 190 | 109
| SM570 | 400 | 266 | 153 | 399 | 229.5 | 239 | 137 | 143 | 82 | 359 | 206 | 215 | 123
※溶接部の許容応力度は溶接情報センターの情報を元に決定 「一般的には，突合せ溶接継手の許容応力は，母材の引張許容応力の0.9～1.0にとっているものが多く，また，溶接金属の引張強度の1/4～1/3，降伏点の1/2～2/3程度にとることが多い。すみ肉溶接継手の許容応力は，継手に作用する荷重の種類に関わらず，突合せ継手の引張許容応力の0.6～0.7程度にとるのが普通である。」